## Hoja 1
|  |  |  | SISTEMA | MCTPB48
Código | Tipo | Ud | Resumen |  |  | Cantidad | Precio (€) | Importe (€)
MCTPB48 | Partida | m² | CUBIERTA PLANA. TRANSITABLE PARA USO PRIVADO - MCTPB48 CHOVA
Formación de cubierta plana transitable, no ventilada, con solado fijo, tipo convencional, pendiente del 0% al 5%, para tráfico peatonal privado, balcones, compuesta de los siguientes elementos: formación de pendientes y capa de mortero de regulación según exigencias del proyecto (no incluido); IMPRIMACIÓN: 0,3kg/m2 de emulsión asfáltica aniónica con cargas tipo EB SUPERMUL “CHOVA”; IMPERMEABILIZACIÓN: tipo monocapa, adherida, formada por una lámina de betún modificado con elastómero SBS, LBM(SBS)-48-FP, POLITABER COMBI 48 "CHOVA", con armadura de fieltro de poliéster no tejido de superficie no protegida, totalmente adherida al soporte con soplete de llama; CAPA SEPARADORA BAJO PROTECCIÓN: geotextil no tejido compuesto por fibras de poliéster unidas por agujeteado, GEOFIM 200 "CHOVA" de 200 g/m²; CAPA DE PROTECCIÓN: capa de mortero de protección (no incluido) con pavimento a elegir (no incluido). Incluso parte proporcional de refuerzos en puntos singulares tales como: ENCUENTRO DE PARAMENTO VERTICAL con cubierta plana; mediante la realización de un retranqueo perimetral y zócalo de protección (no incluidos) y compuesta por: escocia o chaflán de mortero, imprimación 0,3kg/m2 SUPERMUL en paramentos, banda de refuerzo de 33 cm de anchura centrada sobre la junta con POLITABER BANDA 33 "CHOVA" y remate con banda de terminación con lámina LBM(SBS)-50/G-FP, POLITABER COMBI 50/G GRIS OSCURO "CHOVA", de superficie autoprotegida, ambas soldadas sobre el paramento imprimado en una altura no inferior a 20cm desde la protección de la cubierta; acabado con un revestimiento de rodapié (no incluido); ENCUENTRO CON SUMIDERO LATERAL, formada por: piezas de refuerzo de LBM(SBS)-48-FP, POLITABER COMBI 48 "CHOVA" totalmente adherida al soporte con soplete, pieza lateral de caucho de EPDM o TPE, de salida horizontal, de sección adecuada, y refuerzos en RESTO DE PUNTOS SINGULARES COMO ESQUINAS, ... Productos con Marcado CE y sistema certificado con DIT 578R/21 ChovA POLITABER/ChoVAPLAST EXTRA. Detalles de punto singular y puesta en obra según DIT 578R/21 ChovA POLITABER/ChovAPLAST EXTRA y UNE 104401:2013. Medida la superficie realmente ejecutada en proyección horizontal desde las caras interiores de los antepechos.
55025 | Material | kg | Emulsión asfáltica aniónica con cargas tipo EB SUPERMUL 25 |  |  | 0.3 | 1.79 | 0.54
37444 | Material | m² | Lámina de betún modificado con elastómero SBS, POLITABER COMBI 48 (LBM 48-FP) |  |  | 1.1 | 7.16 | 7.88
82030G | Material | m² | Geotextil no tejido compuesto por fibras de poliéster unidas por agujeteado, GEOFIM 200 "CHOVA", de 200 g/m². |  |  | 1.05 | 0.84 | 0.88
AAI | Mano de obra | h | Oficial 1ª aplicador de láminas impermeabilizantes |  |  | 0.18 | 19.93 | 3.59
ABI | Mano de obra | h | Ayudante aplicador de láminas impermeabilizantes |  |  | 0.18 | 18.92 | 3.41
% | Sin clasificar | % | Costes directos complementarios / Medios auxiliares |  |  | 2 | 16.3 | 0.33
% | Sin clasificar | % | Puntos singulares. Materiales y mano de obra |  |  | 10 | 16.63 | 1.66
% | Sin clasificar | % | Costes indirectos |  |  | 3 | 18.29 | 0.5487
|  |  | MCTPB48 |  |  |  |  | 18.8387